## Sheet1
通用名 | 名称 | 参考规格 | 项目概括 | 技术参数
定制式固定义齿 | 二氧化锆 | 固定式 | 用于牙列缺失的固定修复 | 1、产品成分：二氧化锆+二氧化鉿+氧化钇>99%二氧化鉿<5%氧化钇4.5-6.0%氧化铝<0.5%其他氧化物<0.5%；瓷粉成分：二氧化硅、氧化铝、氧化钾、氧化钙、氧化镁、氧化硼、氧化锌、氧化锡、粘土。 2、产品特性描述：【国产原材料】义齿由有医疗器械产品注册证的原材料制成。內冠采用CAD/CAM二氧化锆材料，外层附以烤瓷粉烧制而成。 3、生物相容性：细胞毒性实验：细胞毒性0级；致敏实验：无致敏性；溶血实验：溶血率<5%；Ames实验：诱变阴性；无口腔黏膜刺激性。 4、理化性能：抗弯强度>900MPa；维氏硬度＞1200HV；烧结密度（6.05±0.05）g/C㎡ ；溶化学解率<100ug/C㎡；放射性：铀-238的活性浓度≤1.0Bq/g。 5、适用范围：适用于恢复牙体缺失、牙列缺失、牙列缺失的形态、功能、及外观修复
| 电脑制作全瓷/全锆 | 固定式 |  | 响应参数：1、生产厂家：【威兰德 进口原材料】。 2、主要结构:二氧化锆+二氧化鉿+氧化钇>99%二氧化鉿<5%氧化钇4.5-6.0%氧化铝<0.5%其他氧化物<0.5%；瓷粉成分：二氧化硅、氧化铝、氧化钾、氧化钙、氧化镁、氧化硼、氧化锌、氧化锡、粘土。。 3、生物相容性：细胞毒性实验：细胞毒性0级；致敏实验：无致敏性；溶血实验：溶血率<5%；Ames实验：诱变阴性；无口腔黏膜刺激性。 4、适用范围及性能：适用于恢复牙体缺失、牙列缺失、牙列缺失的形态、功能、及外观修复
| LAVA氧化锆全瓷(全锆) | 固定式 |  | 1、主要组成部分：二氧化锆+二氧化铬+氧化钇>99%氧化钇>4.5%-<6%二氧化鉻≤5%；氧化铝及其他氧化物≤1.0%；瓷粉成分：二氧化硅、氧化铝、氧化钾、氧化钙、氧化镁、氧化硼、氧化锌、氧化锡、粘土 2、性能：抗弯强度>1000MPa弹性模量210GPa断裂韧性5-10MPa热膨胀系数10.5±0.21/K维氏硬度>1200熔点2700平均颗粒尺寸0.4um密度6.08g/C㎡溶解率<0.01ug/C㎡ 3、制作工艺：采用CAD/CAM二氧化锆材料，采用CAD将基台冠一体设计、CAM切削二氧化锆一体冠，外层附以烤瓷粉烧制而成。 4、使用范围：采用有产品注册证的氧化锆个性化基台适用于咬合空间受限的患者，种植上部修复，适用于单冠、联冠、桥体，恢复牙列
| 超薄贴面 | 固定式 |  | 3、生物相容性：细胞毒性实验：细胞毒性0级；致敏实验：无致敏性；溶血实验：溶血率<5%；Ames实验：诱变阴性；无口腔黏膜刺激性。
| 义获嘉嵌体 | 固定式 |  | 响应参数：1、产品成分：二氧化硅，氧化锂，氧化钾，五氧化二磷，氧化锆，氧化锌，氧化铝，氧化镁，氧化铈，氧化镧，二氧化锰，铁铬锰锌棕，颜料黄，铁铬棕，二氧化锡。 2、产品特性描述：【e.max进口原材料】义齿由有医疗器械产品注册证的原材料制成。采用热压铸陶瓷材料制成的铸瓷桩核冠形态。 3、生物相容性：细胞毒性0-1级；迟发超敏反应试验无致敏性；Ames试验诱变阴性；无全身毒性；无口腔黏膜刺激性。 4、理化性能：CTE热膨胀系数10.5双轴向挠曲强度400MPa断裂韧性2.75MPa弹性模量95维氏硬度5800耐化学腐蚀性40ug/cm2。 5、适用范围：适用于恢复牙体形态美学修复、牙列缺损、牙列缺失的形态、功能及外观的修复
| 义获嘉铸瓷冠 | 固定式 |  | 响应参数：1、产品成分：二氧化硅，氧化锂，氧化钾，五氧化二磷，氧化锆，氧化锌，氧化铝，氧化镁，氧化铈，氧化镧，二氧化锰，铁铬锰锌棕，颜料黄，铁铬棕，二氧化锡。 2、产品特性描述：【e.max进口原材料】义齿由有医疗器械产品注册证的原材料制成。采用热压铸陶瓷材料制成的铸瓷桩核冠形态。 3、生物相容性：细胞毒性0-1级；迟发超敏反应试验无致敏性；Ames试验诱变阴性；无全身毒性；无口腔黏膜刺激性。 4、理化性能：CTE热膨胀系数10.5双轴向挠曲强度400MPa断裂韧性2.75MPa弹性模量95维氏硬度5800耐化学腐蚀性40ug/cm2。 5、适用范围：适用于恢复牙体形态美学修复、牙列缺损、牙列缺失的形态、功能及外观的修复
| 钴铬合金烤瓷 | 固定式 |  | 应参数：1.产品成分：钴61.0%、铬26.0%、钼5.0%、钨6.5%、硅1.0%、铝0.1-1.0%、碳0.1-1.0%、镍≤0.1%、铍≤0.02%、镉≤0.02% 2.产品特性描述：【 国产原材料】义齿由有医疗器械产品注册证的原材料制成。金属类金属部分采用铸造钴铬合金桩。 3.生物相容性：细胞毒性试验0级，经口途径无短期全身毒性，无致敏性，Ames试验诱变阴性，无口腔粘膜刺激性。 4.理化性能：抗拉强度≥560MPa、断后伸长率5%、0.2%规划非比例延伸强度Rp0.2：平均值640MPa、杨氏模量：平均值260GPa、固相线温度1245℃ 、液相线温度1420℃、，密度8.5g/cm³、线涨系数CTE[10-6K-1]25～500℃ 14.3 5.适用范围：适用于恢复牙体缺损、牙列缺损、牙列缺失的形态、牙齿咬合功能及外观的修复
| 纯钛金属冠 | 固定式 |  | 响应参数：1、产品成分：钛余量。碳≤0.08氮≤0.03氢≤0.015氧≤0.18铁≤0.20单一≤0.10铍≤0.20镉≤0.20； 2、产品特性描述：【西京 国产原材料】义齿由有医疗器械产品注册证的原材料制成。金属部分采用CAD设计、CAM切削纯钛金属制作而成。 3、生物相容性：细胞毒性试验0级，经口途径无短期全身毒性，无致敏性，Ames试验诱变阴性，无口腔粘膜刺激性。 4、机械性能：规定非比例延伸强度Rp0.2杨氏模量与标明值偏差不大于±10% 断后伸长率≥114金瓷结合强度>25MPa耐腐蚀抗晦暗。 适用范围：适用于恢复牙体缺损、牙列缺损、牙列缺失的形态、功能及外观的修复。
| 纯钛桩核 | 固定式 |  | 技术参数：1、产品成分：钛余量。碳≤0.08氮≤0.03氢≤0.015氧≤0.18铁≤0.20单一≤0.10铍≤0.20镉≤0.20； 2、产品特性描述：【西京 国产原材料】义齿由有医疗器械产品注册证的原材料制成。金属部分采用CAD设计、CAM切削纯钛金属制作而成。 3、生物相容性：细胞毒性试验0级，经口途径无短期全身毒性，无致敏性，Ames试验诱变阴性，无口腔粘膜刺激性。 4、机械性能：规定非比例延伸强度Rp0.2杨氏模量与标明值偏差不大于±10% 断后伸长率≥114金瓷结合强度>25MPa耐腐蚀抗晦暗。 适用范围：适用于恢复牙体缺损、牙列缺损、牙列缺失的形态、功能及外观的修复。
| 种植上部全瓷冠(国产) | 固定式 |  | 响应参数：1、产品成分：二氧化锆+二氧化鉿+氧化钇>99%二氧化鉿<5%氧化钇4.5-6.0%氧化铝<0.5%其他氧化物<0.5%；瓷粉成分：二氧化硅、氧化铝、氧化钾、氧化钙、氧化镁、氧化硼、氧化锌、氧化锡、粘土。 2、产品特性描述：【爱尔创 国产原材料】义齿由有医疗器械产品注册证的原材料制成。內冠采用CAD/CAM二氧化锆材料，外层附以烤瓷粉烧制而成。 3、生物相容性：细胞毒性实验：细胞毒性0级；致敏实验：无致敏性；溶血实验：溶血率<5%；Ames实验：诱变阴性；无口腔黏膜刺激性。 4、理化性能：抗弯强度>900MPa；维氏硬度＞1200HV；烧结密度（6.05±0.05）g/C㎡ ；溶化学解率<100ug/C㎡；放射性：铀-238的活性浓度≤1.0Bq/g。 5、适用范围：适用于恢复牙体缺失、牙列缺失、牙列缺失的形态、功能、及外观修复
| 种植上部全瓷冠(进口) | 固定式 |  | 投标规格：全规格 品牌：威兰德；型号：种植修复；技术参数：一般包括替代体、转移帽和种植导板等，用于种植体种植或制作牙冠过程中的起辅助作用的耗材。
| 种植上部LAVA全瓷 | 固定式 |  | 1、主要组成部分：二氧化锆+二氧化铬+氧化钇>99%氧化钇>4.5%-<6%二氧化鉻≤5%；氧化铝及其他氧化物≤1.0%；瓷粉成分：二氧化硅、氧化铝、氧化钾、氧化钙、氧化镁、氧化硼、氧化锌、氧化锡、粘土 2、性能：抗弯强度>1000MPa弹性模量210GPa断裂韧性5-10MPa热膨胀系数10.5±0.21/K维氏硬度>1200熔点2700平均颗粒尺寸0.4um密度6.08g/C㎡溶解率<0.01ug/C㎡ 3、制作工艺：采用CAD/CAM二氧化锆材料，采用CAD将基台冠一体设计、CAM切削二氧化锆一体冠，外层附以烤瓷粉烧制而成。 4、使用范围：采用有产品注册证的氧化锆个性化基台适用于咬合空间受限的患者，种植上部修复，适用于单冠、联冠、桥体，恢复牙列
| 纯钛切削种植桥架 | 固定式 |  | 投标规格：全规格 响应参数：1、主要组成部分：【西京 国产原材料】义齿由有医疗器械产品注册证的原材料制成。医用纯钛 2、功能设计：用于半口/全口无牙颌修复，上部正确咬合关系 3、实现思路：下部连接复合基台，上部做种植修复冠（纯钛烤塑、氧化锆、树脂排牙等） 4、关键技术：CAD设计、五轴金属切削、精密研磨
| 种植导板 | 固定式 |  | 技术规格：固定式 技术参数：【国产原材料】导板由有医疗器械产品注册证的原材料制成。聚氨酯丙烯酸树脂；金属套环材料:SKH4B高速钢,常为上颌窦提升器、置骨器、骨挤压器、导向定位器等，在牙科种植手术中辅助安装工作的器械。主体采用光固化聚氨酯丙烯酸树脂材料制作而成,成型后装配金属套环
| 个性化基台 | 固定式 |  | 响应参数：1、主要组成部分：【进口原材料】义齿由有医疗器械产品注册证的原材料制成，预成基台或者钛贝斯 2、功能设计：种植体穿出角度较大时用个性化基台纠正，有利于上部修复制作，恢复正确咬合，维持牙列整齐 3、实现思路：基台与上部修复紧密连接，恢复正确咬合关系 4、关键技术：CAD设计、五轴氧化锆设备切削、精密研磨
| 即刻修复服务费 | 固定式 |  | 技师上门制作临时修复体费用，即拔即种，手术后即刻回复恢复咬合关系，技师上门配合临床医生进行种植手术的上部修复，排牙、注塑
定制式活动义齿 | 完美支架 | 活动式 | 用于牙列缺失的活动修复 | 技术参数：本产品由钴(61.5%)、铬(27.0%)、钨(5.0%)、钼(6.0%)、结构及组成硅(0.10%-0.50%)、锰(0.20%-0.60%)、镍(≤0.09%)、铁(≤0.13%)组成。
| 纯钛支架 | 活动式 |  | 技术参数：1、产品成分：钛含量99%，铁≤0.25%、碳≤0.10%、氪≤0.03%、氢≤0.015%； 2、产品特性描述：【西京 国产原材料】义齿由有医疗器械产品注册证的原材料制成。定制式活动义齿由纯钛支架组成。纯钛金属部分采用铸造工艺制作而成。 3、生物相容性：细胞毒性试验0级，经口途径无短期全身毒性，无致敏性，Ames试验诱变阴性，无口腔粘膜刺激性。 4、机械性能：规定非比例延伸强度Rp0.2杨氏模量与标明值偏差不大于±10% 断后伸长率≥114金瓷结合强度>25MPa。 5、适用范围：生物相容性优，抗腐蚀性好，抗过敏，X线透射、薄、质轻适用于可摘式修复
| 钴铬合金支架 | 活动式 |  | 技术参数：本产品分为款质烤瓷合金《锐若合金）和硬质烤瓷合全（钴基合金）。软质烤 合会（ET-01型）的主要由保（Ni）、絡（Cr）元素组成。并合有少量的钼（Mo）、条（Fe）.铌（Nb）、珪（Si）。硬质烤瓷合全（ET-02型）生要由苦（Co）、铬（Cr）元素组成。并会有少量的钼（No）、警（W）. （Si）、铌（Nb）。
| 维他灵支架 | 活动式 |  | 技术参数：1、产品成分：组成成分;钴63-67%铬25.5-29.5%钼4.5-6.5%碳≤0.42%硅0.70-0.8%锰0.55-0.85%镍≤0.09%铁≤0.10%镉≤0.02%铍≤0.02%； 2、产品特性描述：【登士柏 进口原材料】义齿由有医疗器械产品注册证的原材料制成。定制式活动义齿由钴铬合钼金支架组成。钴铬钼合金金属部分采用铸造工艺制作而成。 3、生物相容性：细胞毒性试验0级，经口途径无短期全身毒性，无致敏性，Ames试验诱变阴性，无口腔粘膜刺激性。 4、理化性能：密度8.2g/cm3弹性模量220GPa延伸极限640MPa抗拉强度940MPa延伸率8%维氏硬度360HV10密度8.2g/cm3。 5、适用范围：耐腐蚀性和机械耐磨性强，人体生物相容性优，不易变形，，质轻，弹性好，延展性好，适用于应力中断设计和传统支架设计。
| 吸附性义齿 | 活动式 |  | 技术参数：品牌：义获嘉 产品成分：人工牙组成成分：乙二醇二甲基丙烯酸脂、聚甲基丙烯酸甲酯、甲基丙烯酸甲酯、聚氨酯丙烯酸酯、二甲基丙烯酸氨基甲酸有机填料、微粒子硅酸、荧光材料、紫外线吸收材料、染色材料； 义齿基托聚合物组成成分：由单体、聚合物组成。即甲基丙烯酸甲酯和聚甲基丙烯酸甲酯构成。
| 排塑钢牙 | 活动式 |  | 响应参数：1、产品成份:乙二醇二甲基丙烯酸酯、聚甲基丙烯酸甲酯、甲基丙烯酸甲酯、聚氨酯丙烯酸酯、二甲基丙烯酸酯、urethane triacrylate oligomer、有机填料、微粒子硅酸、荧光材料、紫外线吸收材料、染色材料。 2、产品特性描述：【松风 进口原材料】由有医疗器械产品注册证的原材料制成 3、生物相容性：对丙烯酸过敏者慎用 4、适用范围：是植入人口腔的硬质牙，其形态是根据解剖学的原理，依照天然牙齿的形态设计的，适用于局部义齿和全口义齿的制作 对人体无刺激，形态美观，耐磨性强
| 排拜耳牙 | 活动式 |  | 响应参数：生产厂家：德国贺利氏有限公司。属于一种较硬的热凝树脂,利用塑料或金属做基托,靠粘膜,骨组织作支持,靠义齿的固位体和基托固位是植入人口腔的合成树脂牙，其形态是根据解剖学的原理，依照天然牙齿的形态设计的，适用于局部义齿和全口义齿的制作，对人体无刺激，形态美观。
| 排普通牙 | 活动式 |  | 响应参数：1、生产厂家：沪鸽齿科材料有限公司。 2、主要结构:以聚甲基丙烯酸甲酯为主要原料生产合成的树脂牙。 3、生物相容性：对丙烯酸过敏者慎用 4、适用范围及性能：是植入人口腔的合成树脂牙，其形态是根据解剖学的原理，依照天然牙齿的形态设计的，适用于局部义齿和全口义齿的制作，对人体无刺激，形态美观
| 隐形义齿 | 活动式 |  | 技术参数：1、产品特性描述：【国产原材料】由有医疗器械产品注册证的原材料制成。 隐形义齿是活动义齿的一种，因其采用弹性树脂卡环，位于天然牙龈缘，仿真性好，故而得名。弹性树脂是一种新型义齿修复材料。其特点是强度高、有适宜的弹性、较好的柔韧性和半透明性，色泽接近天然牙龈组织，具有良好的仿生效果和很好的隐蔽性。它和义齿软衬用的弹性树脂是化学结构、性能和用途均不相同的两种材料，其与软衬树脂及传统的树脂人工牙均无化学性结合力。隐形义齿主要适用于单个或3个以下的前牙简单修复，对于多个牙及后牙末端游离缺失，因容易造成粘膜压痛，固位力及稳固性也不够而不宜选用
正畸 | 上颌快速螺旋扩弓器 | 矫正 | 用于矫正修复 | 技术参数：1、【国产原材料】义齿由有医疗器械产品注册证的原材料制成。甲基丙烯酸甲酯与甲基丙烯酸乙酯共聚物、过氧化苯甲酰组成、正畸钢丝 2、适用范围及性能：上下颌正中骨缝快速张开，骨组织重新生长填满骨缝，牙弓扩大。根据临床需要、专业技师制作、铸造焊接成型。
| 间隙保持器 | 矫正 |  | 技术参数：间隙保持器是指儿童牙齿在早失后，为了保持这个空缺，维持正常的生理间隙，防止邻牙向丧失部位倾斜和对颌牙伸长而制作的一种装置，它是用来保持早失牙齿在牙列中的近远中和垂直的间隙，保持继承恒牙的正常萌出。
| 法兰克III功能矫正器(FR3) | 矫正 |  | 技术参数：1、产品成份：钢丝、基托粉。材料：钢丝，品牌：登特伦；基托粉 品牌：日进。 2、产品特性描述：【国产原材料】由有医疗器械产品注册证的原材料制成。 3、生物相容性：细胞毒性试验 0 级，经口途径无短期全身毒性，无致敏性，Ames 试验诱变阴性无口腔粘膜刺激性。 4、适用范围：法兰克矫正器Ⅲ用于安氏Ⅲ类错牙合适用于乳牙期、替牙期及恒牙早期。
| 反颌矫正器 | 矫正 |  | 技术参数：1、产品成份：钢丝、基托粉。材料：钢丝，品牌：登特伦；基托粉 2、产品特性描述：【国产原材料】由有医疗器械产品注册证的原材料制成。 3、生物相容性：细胞毒性试验 0 级，经口途径无短期全身毒性，无致敏性，Ames 试验诱变阴性无口腔粘膜刺激性。 4、适用范围：通过颌垫垫高了反颌牙，解除反颌牙的反锁结关系，再利用弹簧将畸形牙向正确的方向移动，以达到矫治目的。
| 平面导板 | 矫正 |  | 技术参数：1、产品成份：钢丝、基托粉。材料：钢丝，品牌：登特伦；基托粉 品牌：日进。 2、产品特性描述：【国产原材料】由有医疗器械产品注册证的原材料制成。 3、生物相容性：细胞毒性试验0级，经口途径无短期全身毒性，无致敏性，Ames试验诱变阴性无口腔粘膜刺激性。 4、适用范围：促进后牙萌生伸长。
| 保持器 | 矫正 |  | 响应参数：1、产品成份：钢丝、基托粉。材料：钢丝，品牌：登特伦；基托粉 品牌：日进。 2、产品特性描述：【进口原材料】由有医疗器械产品注册证的原材料制成。 3、生物相容性：细胞毒性试验0级，经口途径无短期全身毒性，无致敏性，Ames试验诱变阴性无口腔粘膜刺激性。 4、适用范围：适用于唇向错位或舌向错位矫治后的保持，维持牙齿颌骨的位置，也可利用双曲唇弓内收少许前牙间隙。
| 双导面功能矫治器（TB矫治器） | 矫正 |  | 响应参数：1、产品成份：钢丝、基托粉。材料：钢丝，品牌：登特伦；基托粉 品牌：日进。 2、产品特性描述：【进口原材料】由有医疗器械产品注册证的原材料制成。 3、生物相容性：细胞毒性试验0级，经口途径无短期全身毒性，无致敏性，Ames试验诱变阴性无口腔粘膜刺激性。 4、适用范围：用于替牙期、恒牙初期安氏II类错颌，尤其是对安氏II类Ⅰ分类拥挤不明显，覆盖较大者疗效显著，用于III类错牙颌矫治器牙颌垫斜面与治疗安氏II类错牙颌的牙颌垫斜面。
| 夜磨牙套 | 矫正 |  | 技术参数：1、产品特性描述：【国产原材料】由有医疗器械产品注册证的原材料制成。 2、生物相容性：细胞毒性试验0级，经口途径无短期全身毒性，无致敏性，Ames试验诱变阴性无口腔粘膜刺激性。
| 斜面导板 | 矫正 |  | 技术规格：正畸矫正类 技术参数：1、产品成份：钢丝、基托粉。材料：钢丝，品牌：登特伦；基托粉 品牌：日进。 2、产品特性描述：【国产原材料】由有医疗器械产品注册证的原材料制成。 3、生物相容性：细胞毒性试验0级，经口途径无短期全身毒性，无致敏性，Ames试验诱变阴性无口腔粘膜刺激性。 4、适用范围：促进后牙萌生伸长。